## Sheet1
sonnetの導体パラメータ計算シート
sonnetの導体パラメータのRdc,Rrfを算出するシートです。
黄色い部分に数値を入力すると
青い部分に適切なパラメータが計算されるのでsonnetの導体パラメータに入力してください
主な金属の導電率の表がこのシートの下の方にあります。
一層導体モデル、二層導体モデル、さらに接地導体を使う場合それぞれパラメータの値が異なることに注意してください
多層導体モデルの層数 | N | 一層モデル | 二層モデル | 接地導体
導体厚さ | t | 9e-06 | 9e-06 | 3.5e-05 | m
導電率 | σ | 44296788.5 | 44296788.5 | 58139534.9 | S/m
抵抗率 | ρ | 2.2575e-08 | 2.2575e-08 | 1.72e-08 | Ωm
直流シート抵抗 | Rdc | 0.002508333 | 0.005016667 | 0.0004914286 | Ω/□
Skin effect | Rrf | 2.98534e-07 | 5.970679e-07 | 2.605818e-07
非常に低い周波数ではRdcの精度がそのまま効きます。ここでは導体厚さと導電率からRdcを算出していますが、4端子法を使った抵抗計とパターン寸法を機械的に正確に測定することで精度が改善できます。
やや低い周波数からはモデルを作るときに導体の辺に沿って電流がながれる現象を再現するように注意します。導体の幅方向に8～16セルを確保するとこの現象を正確に再現できます。
一般的なマイクロ波回路の周波数ではさらに、Rrfが効きます。
RdcとRrfの効果は次の表のfc2であらわされる周波数でちょうどバランスします。この周波数より遥かに高い周波数しか解析しないならRdcの入力は省略できます。sonnet以外の多くのシミュレータでは実際にRdcを無視しています。
√fモデルの限界周波数 | fc2 | 282385891.4 | Hz
マイクロストリップ線路のように上下が非対称の線路の広い帯域の損失を正確にシミュレートするには,二層モデルにして導体の上下面で電流が異なる現象を再現するモデルを作ります。
二層導体モデルでは一層導体モデルより20%程度高損失な結果になります。
接地導体は多くの場合信号線路よりも良い導体が厚く使われ、しかも電流の集中が起こらないので、その損失を無視する場合が多いです。必要に応じて接地導体についても導体パラメータを入れてください。有限抵抗率な接地導体では10%程度損失が大きくなります。
sonnetの導体モデルには表面粗さの影響が含まれていません。表皮深さと表面粗さが同程度のオーダーになる場合はsonnetの計算値は損失が低めに算出されます。下の表で特定の周波数での表皮深さを確認してください。特にミリ波帯では表面粗さによって損失が何倍にもなることがあります。
周波数 | freq | 2000000000 | Hz
表皮深さ | δ | 1.690904e-06 | m
主な金属の導電率
| 温度(℃) | 25
| ρ | σ
| Ω/m | S/m
Al | 2.7625e-08 | 36199095.0
Au | 2.2575e-08 | 44296788.5
Ag | 1.6225e-08 | 61633282.0
Cu | 1.72e-08 | 58139534.9
理科年表の数値 |  |  |  |  | 物理定数
| ρ0 | ρ100 | 温度係数 |  | pi | 3.141593
| e-8Ω/m | e-8Ω/m | α0,100 |  | μ | 1.256637e-06
Al | 2.5 | 3.55 | 4.2
Au | 2.05 | 2.88 | 4.04878
Ag | 1.47 | 2.08 | 4.14966
Cu | 1.55 | 2.23 | 4.387097